## Sheet1
附件1 市场调研需求清单-诊疗辅助物资采购项目
序号 | 调研商品名称 | 尺寸规格 | 材质要求 | 单位 | 拟采购数量 | 质保年限（年） | 巡检次数 | 参考图片
1 | 定制沙发1 | 尺寸：长×宽×高（mm）： 1500×450×700（±10%） | 1、表面材质：牛皮，耐光性≥5级；耐折牢度（50000次）无裂纹；游离甲醛未检出；涂层粘着牢度≥2.5N/10mm；六价铬未检出；摩擦色牢度干擦（500次）≥4级；撕裂力≥20N；PH值≥3.2；耐磨性（CS-10，,500g，500r）；PH 稀释差≤0.7；气味≤3级；可萃取重金属（铅、镉）未检出 ；挥发性有机物（VOC）未检出。 2、填充材质：海绵。海绵的恒定负荷反复压陷疲劳后的 40%压陷硬度损失值（P）12≤P＜22%；75%压缩永久变形≤6%；表观密度偏差±2.5kg/m³；40%压陷硬度≥100N；湿热老化后拉伸强度≥55KPa；40%压陷硬度偏差±22N；外观气孔：对穿孔≤6mm，气孔≤10 mm；25%压陷硬度≥90N；拉伸强度≥100KPa；撕裂强度≥1.8N/cm；断裂伸长率≥110%；表观密度（座面）≥25kg/m³；气味等级≥7级；湿热老化后拉伸强度变化率≤±30%；干热老化后拉伸强度变化率≤±30%；干热老化后拉伸强度≥55KPa；灰分≤2.75%；回弹率≥35%； 3、内部板材：实木多层板，静曲强度顺纹≥24MPa；静曲强度横纹≥18MPa；静曲强度试件合格率≥90%；弹性模量顺纹≥5500MPa；弹性模量横纹≥3500MPa；弹性模量试件合格率≥90%；胶合强度≥0.7MPa；人造板中五氯苯酚（PCP）未检出。 4、框架材质：橡胶木，木材绝干密度≥0.5g/cm³；木材气干密度≥0.5g/cm³； 木材抗弯强度≥100MPa；五氯苯酚未检出。 5、整体质量要求：成品沙发三符合QB/T 1952.1-2023的标准要求。 6、颜色：定制 | 组 | 20 | 5 | 每半年不少于1次，每年不少于2次上门巡检。每次巡检完成后3个工作日内提交纸质及电子版巡检记录，内容包含设施设备情况、损耗部件情况、保养记录。
2 | 候诊椅（三人位无靠背） | 整体尺寸：长×宽×高（mm）： 1520×450×425（±10%） 椅面尺寸：长×宽×厚（mm）： 465×450×30（±10%） | 1、基材：PU自结皮（聚氨酯），色泽，颜色均匀，无有害物质，抗腐蚀经75%酒精、500mg/L含氯消毒剂持续接触测试72h，面料无变色、发白、硬化、龟裂、脱层；耐人体汗液、体液侵蚀，抑制水解老化，适配医院高频消杀环境。耐磨：≥80000～100000次。 2、脚架材质：铝合金的金属喷漆（塑）涂层附着力2级或优于2级；金属喷漆（塑）涂层冲击强度：冲击高度400mm，无剥落、裂纹、皱纹；金属喷漆（塑）涂层耐盐浴划道两侧3mm外，无鼓泡锈蚀、剥落和起皱等现象；人造气氛腐蚀试验-经不少于120h铜加速乙酸盐雾试验后，保护评级不低于10级、外观评级不低于10级；规定非比例延伸强度Rᴘ₀.₂≥75MPa；断后伸长率A₅₀mm≥3%；抗拉强度Rm100～135MPa；金属喷涂层抗盐雾，不少于24h中性盐雾试验，评级不低于10级。 3、塑粉：塑粉的筛余物(125μm)全部通过；铅笔硬度(内聚破坏中擦伤)≥H；耐冲击性(正向冲击)≥50cm；杯突试验≥4mm；干附着力≤1级；弯曲试验≤4mm；耐碱性[5%(质量分数)氢氧化钠溶液]168h无异常； 4、质量要求：成品候诊椅符合GB/T3325-2024 金属家具通用技术条件的标准要求。 5、横梁：材质：六角形冷拉管，尺寸：厚度≥1.3mm，管径≥70mm，表面静电喷涂，涂层厚度≥70μm，横梁两头配有塑料胶塞。 6、脚垫：防滑不锈钢防滑脚垫 7、防尘盖：ABS塑料侧面防尘盖。 8、颜色：定制 | 组 | 13 | 5 | 每半年不少于1次，每年不少于2次上门巡检。每次巡检完成后3个工作日内提交纸质及电子版巡检记录，内容包含设施设备情况、损耗部件情况、保养记录。
3 | 候诊椅（四人位无靠背） | 整体尺寸：长×宽×高（mm）： 2050×450×425（±10%） 椅面尺寸：长×宽×厚（mm）： 465×450×30（±10%） | 1、基材：采用PU自结皮（聚氨酯），色泽，颜色均匀，无有害物质，抗腐蚀经75%酒精、500mg/L含氯消毒剂持续接触测试72h，面料无变色、发白、硬化、龟裂、脱层；耐人体汗液、体液侵蚀，抑制水解老化，适配医院高频消杀环境。耐磨：≥80000～100000次。 2、脚架材质：铝合金的金属喷漆（塑）涂层附着力2级或优于2级；金属喷漆（塑）涂层冲击强度：冲击高度400mm，无剥落、裂纹、皱纹；金属喷漆（塑）涂层耐盐浴划道两侧3mm外，无鼓泡锈蚀、剥落和起皱等现象；人造气氛腐蚀试验-经不少于120h，铜加速乙酸盐雾试验后，保护评级不低于10级、外观评级不低于10级；规定非比例延伸强度Rᴘ₀.₂≥75MPa；断后伸长率A₅₀mm≥3%；抗拉强度Rm100～135MPa；金属喷涂层抗盐雾，不少于24h中性盐雾试验，评级不低于10级。 3、塑粉：塑粉的筛余物(125μm)全部通过；铅笔硬度(内聚破坏中擦伤)≥H；耐冲击性(正向冲击)≥50cm；杯突试验≥4mm；干附着力≤1级；弯曲试验≤4mm；耐碱性[5%(质量分数)氢氧化钠溶液]168h无异常； 4、质量要求：成品候诊椅符合GB/T3325-2024 金属家具通用技术条件的标准要求。 5、横梁：材质：六角形冷拉管，尺寸：厚度≥1.3mm，管径≥70mm，表面静电喷涂，涂层厚度≥70μm，横梁两头配有塑料胶塞。 6、脚垫：防滑不锈钢防滑脚垫。 7、防尘盖：ABS塑料侧面防尘盖。 8、颜色：定制 | 组 | 4 | 5 | 每半年不少于1次，每年不少于2次上门巡检。每次巡检完成后3个工作日内提交纸质及电子版巡检记录，内容包含设施设备情况、损耗部件情况、保养记录。
4 | 候诊椅（五人位无靠背） | 整体尺寸：长×宽×高（mm）： 2580×450×425（±10%） 椅面尺寸：长×宽×厚（mm）： 465×450×30（±10%） | 1、基材：采用PU自结皮（聚氨酯），色泽，颜色均匀，无有害物质，抗腐蚀经75%酒精、500mg/L含氯消毒剂持续接触测试72h，面料无变色、发白、硬化、龟裂、脱层；耐人体汗液、体液侵蚀，抑制水解老化，适配医院高频消杀环境。耐磨：≥80000～100000次。 2、脚架材质：铝合金的金属喷漆（塑）涂层附着力2级或优于2级；金属喷漆（塑）涂层冲击强度：冲击高度400mm，无剥落、裂纹、皱纹；金属喷漆（塑）涂层耐盐浴划道两侧3mm外，无鼓泡锈蚀、剥落和起皱等现象；人造气氛腐蚀试验-经不少于120h铜加速乙酸盐雾试验后保护评级达到10级、外观评级达到10级；规定非比例延伸强度Rᴘ₀.₂≥75MPa；断后伸长率A₅₀mm≥3%；抗拉强度Rm100～135MPa；金属喷涂层抗盐雾，不少于24h中性盐雾试验，评级不低于10级。 3、塑粉：塑粉的筛余物(125μm)全部通过；铅笔硬度(内聚破坏中擦伤)≥H；耐冲击性(正向冲击)≥50cm；杯突试验≥4mm；干附着力≤1级；弯曲试验≤4mm；耐碱性[5%(质量分数)氢氧化钠溶液]168h无异常；外观色泽均匀，无异物，呈松散粉末状。 4、质量要求：成品候诊椅符合GB/T3325-2024 金属家具通用技术条件的标准要求。 5、横梁：材质：六角形冷拉管，尺寸：厚度≥1.3mm，管径≥70mm，表面静电喷涂，涂层厚度≥70μm，横梁两头配有塑料胶塞。 6、脚垫：防滑不锈钢防滑脚垫。 7、防尘盖：ABS塑料侧面防尘盖。 8、颜色：定制 | 组 | 1 | 5 | 每半年不少于1次，每年不少于2次上门巡检。每次巡检完成后3个工作日内提交纸质及电子版巡检记录，内容包含设施设备情况、损耗部件情况、保养记录。
5 | 候诊椅（三人位有靠背） | 整体尺寸：长×宽×高（mm）：1880×680×870（±10%） 椅面尺寸：长×宽×厚（mm）： 510×440×30（±10%） | 1、基材：采用PU自结皮（聚氨酯），色泽，颜色均匀，无有害物质，抗腐蚀经75%酒精、500mg/L含氯消毒剂持续接触测试72h，面料无变色、发白、硬化、龟裂、脱层；耐人体汗液、体液侵蚀，抑制水解老化，适配医院高频消杀环境。耐磨：≥80000～100000次。 2、脚架材质：铝合金的金属喷漆（塑）涂层附着力2级或优于2级；金属喷漆（塑）涂层冲击强度：冲击高度400mm，无剥落、裂纹、皱纹；金属喷漆（塑）涂层耐盐浴划道两侧3mm外，无鼓泡锈蚀、剥落和起皱等现象；人造气氛腐蚀试验-经不少于120h铜加速乙酸盐雾试验后，保护评级不低于10级、外观评级不低于10级；规定非比例延伸强度Rᴘ₀.₂≥75MPa；断后伸长率A₅₀mm≥3%；抗拉强度Rm100～135MPa；金属喷涂层抗盐雾，不少于24h中性盐雾试验，评级不低于10级。 3、塑粉：塑粉的筛余物(125μm)全部通过；铅笔硬度(内聚破坏中擦伤)≥H；耐冲击性(正向冲击)≥50cm；杯突试验≥4mm；干附着力≤1级；弯曲试验≤4mm；耐碱性[5%(质量分数)氢氧化钠溶液]168h无异常；外观色泽均匀，无异物，呈松散粉末状。 4、质量要求：成品候诊椅符合GB/T3325-2024 金属家具通用技术条件的标准要求。 5、横梁：材质：六角形冷拉管，尺寸：厚度≥1.3mm，管径≥70mm，表面静电喷涂，涂层厚度≥70μm，横梁两头配有塑料胶塞。 6、扶手：铸铝一体成型 。铝合金扶手面宽≥60mm，厚度≥1.2mm。三人位采用4个独立扶手。 7、脚垫：防滑不锈钢防滑脚垫。 8、防尘盖：ABS塑料侧面防尘盖。 9、颜色：定制 | 组 | 32 | 5 | 每半年不少于1次，每年不少于2次上门巡检。每次巡检完成后3个工作日内提交纸质及电子版巡检记录，内容包含设施设备情况、损耗部件情况、保养记录。
6 | 候诊椅（四人位有靠背） | 整体尺寸：长×宽×高（mm）： 2400×680×870（±10%） 椅面尺寸：长×宽×厚（mm）： 510×440×30（±10%） | 1、基材：采用PU自结皮（聚氨酯），色泽，颜色均匀，无有害物质，抗腐蚀经75%酒精、500mg/L含氯消毒剂持续接触测试72h，面料无变色、发白、硬化、龟裂、脱层；耐人体汗液、体液侵蚀，抑制水解老化，适配医院高频消杀环境。耐磨：≥80000～100000次。 2、脚架材质：铝合金的金属喷漆（塑）涂层附着力2级或优于2级；金属喷漆（塑）涂层冲击强度：冲击高度400mm，无剥落、裂纹、皱纹；金属喷漆（塑）涂层耐盐浴划道两侧3mm外，无鼓泡锈蚀、剥落和起皱等现象；人造气氛腐蚀试验-经不少于120h铜加速乙酸盐雾试验后，保护评级不低于10级、外观评级不低于10级；规定非比例延伸强度Rᴘ₀.₂≥75MPa；断后伸长率A₅₀mm≥3%；抗拉强度Rm100～135MPa；金属喷涂层抗盐雾，不少于24h中性盐雾试验，评级不低于10级。 3、塑粉：塑粉的筛余物(125μm)全部通过；铅笔硬度(内聚破坏中擦伤)≥H；耐冲击性(正向冲击)≥50cm；杯突试验≥4mm；干附着力≤1级；弯曲试验≤4mm；耐碱性[5%(质量分数)氢氧化钠溶液]168h无异常；外观色泽均匀，无异物，呈松散粉末状。 4、质量要求：成品候诊椅符合GB/T3325-2024 金属家具通用技术条件的标准要求。 5、横梁：材质：六角形冷拉管，尺寸：厚度≥1.3mm，管径≥70mm，表面静电喷涂，涂层厚度≥70μm，横梁两头配有塑料胶塞。 6、扶手：铸铝一体成型。铝合金扶手面宽≥60mm，厚度≥1.2mm。四人位采用5个独立扶手。 7、脚垫：防滑不锈钢防滑脚垫。 8、防尘盖：ABS塑料侧面防尘盖。 9、颜色：定制 | 组 | 3 | 5 | 每半年不少于1次，每年不少于2次上门巡检。每次巡检完成后3个工作日内提交纸质及电子版巡检记录，内容包含设施设备情况、损耗部件情况、保养记录。
7 | 定制沙发2 | 尺寸：长×宽×高（mm）： 850×800×750（±10%） | 1、面料：采用优质医用皮革，环保安全，抗菌防霉，耐消杀。 2、采用高回弹高密度定型海绵：（1）回弹率≥35%；75%压缩永久变形≤6%；65%/25%压陷比≥1.8；拉伸强度≥100kPa；断裂伸长率≥110%；撕裂强度≥1.8N/cm；甲醛散发≤10mg/kg；符合：GB/T 10802-2023《通用软质聚氨酯泡沫塑料》； （2）未观察到试样表面或内部出现任何阴燃或有焰燃烧现象，评定该试样为阻燃I级，通过香烟引燃试验；符合：GB17927-2024《家具阻燃性能安全技术规范》； 3、框架：采用松木实木内框架：（1）应无贯通裂缝；木家具中不应有虫蛀现象；外表应无腐朽材，内表轻微腐朽面积不应超过零件面积的20%；外表和存放物品部位用材应无树脂囊；外表节子宽度不应超过材宽的1/3，直径不超过12mm(特殊设计要求除外)；符合GB/T 29894-2013《木材鉴别方法通则》； （2）木材名称检测为松木；符合GB/T 29894-2013《木材鉴别方法通则》； 4、可伸缩折叠为单人床。 | 张 | 7 | 5 | 每半年不少于1次，每年不少于2次上门巡检。每次巡检完成后3个工作日内提交纸质及电子版巡检记录，内容包含设施设备情况、损耗部件情况、保养记录。
8 | 定制升降桌1 | 尺寸：长×宽×高（mm）： 1200×600×750（±10%） | 1、基材：采用EO级实木颗粒板，台面厚度≥25mm。 （1）含水率在3%~13%区间内；板内密度偏差在±10%区间内；静曲强度(MOR)≥11.0MPa；弹性模量(MOE)≥1600MPa；内胶合强度≥0.35MPa；表面胶合强度≥0.8MPa；2h吸水厚度膨胀率≤8.0%；握螺钉力：板面≥900N；板边≥600N；依据GB/T 4897-2015 《刨花板》； （2）甲醛释放量≤0.05mg/m³；依据GB/T 39600-2021《人造板及其制品甲醛释放量分级》； （3）苯≤2μg/m³；甲苯≤10μg/m³；二甲苯≤10μg/m³；TVOC≤100μg/m³；依据GB/T 35601-2024《绿色产品评价 人造板和木质地板》； 2、饰面：采用优质三胺纸覆面，防磨防刮，经久耐用。 3、封边条：采用厚度≥2.0mmPVC封边条。 4、脚架：采用钢制脚架，壁厚≥1.2mm，带活动脚轮。 5、台面厚度≥25mm,其余厚度≥16mm. | 张 | 4 | 5 | 每半年不少于1次，每年不少于2次上门巡检。每次巡检完成后3个工作日内提交纸质及电子版巡检记录，内容包含设施设备情况、损耗部件情况、保养记录。
9 | 定制 办公椅1 | 尺寸：长×宽×高（mm）： 550×585×890-965（10%） | 1、面料：网布：（1）甲醛含量≤300mg/kg；符合：GB 18401-2010《国家纺织产品基本安全技术规范》； （2）可分解致癌芳香胺染料禁用；符合：GB 18401-2010《国家纺织产品基本安全技术规范》； （3）未观察到试样表面或内部出现任何阴燃或有焰燃烧现象，评定该试样为阻燃II级，通过模拟火柴火焰引燃试验；符合：GB17927-2024《家具阻燃性能安全技术规范》； （4）撕破强力：经向≥25N；纬向≥25N；符合：GB/T19817-2005《纺织品 装饰用织物》； 2、气压棒：（1）立筒壁厚≥1.2mm；符合GB/T 29525-2013《座椅升降气弹簧 技术条件》； （2）动态摩擦力最大值≤60N；符合GB/T 29525-2013《座椅升降气弹簧 技术条件》； （3）弹力比率α≥1；符合GB/T 29525-2013《座椅升降气弹簧 技术条件》； （4）气弹簧锁定在任意位置，经72h常温储存后，活塞杆不应产生位移；耐高低温性能衰减量应不大于5%；循环寿命衰减量应不大十13%；符合GB/T 29525-2013《座椅升降气弹簧 技术条件》； （5）锁定冲击：将锁定在任意位置的气弹簧经轴向载荷550N锁定冲击1x105次后，气弹簧升降功能和旋转功能应无失灵；负载验证冲击：气弹簧经轴向载荷1300N负载验证冲击一次后，气弹簧升降功能和旋转功能应无失灵；旋转试验：气弹簧在1000N 载荷下经1.2x105次旋转试验后，气弹簧升降功能和旋转功能应无失灵；符合GB/T 29525-2013《座椅升降气弹簧 技术条件》； （6）拉背冲击：将锁定在伸展状态的气弹簧固定在专用试验机上，置于座椅架上。在椅面正中心放置1000N砝码，在椅背后的挂试点(与椅背夹角小于90°)向正后方加载350N拉力，反复拉背试验1.2x105次后，立筒和立筒塑料导向套应无损坏，外筒和活塞杆应无弯曲，气弹簧应不失效；符合GB/T 29525-2013《座椅升降气弹簧 技术条件》； （7）耐腐蚀性能：气弹簧立筒涂层经96h中性盐雾试验后，其筒身表面不得有起泡、脱皮和腐蚀缺陷。；符合GB/T 29525-2013《座椅升降气弹簧 技术条件》 4、海绵：采用高回弹高密度定型海绵 5、五星脚架:（1）底座静载荷：底座的结构完整性应无破坏，应无突然的明显的形变；符合QB/T 2280-2016《办公家具办公椅》 （2）甲醛≤0.08mg/m³；苯≤0.06mg/m³；甲苯≤0.15mg/m³；二甲苯≤0.2mg/m³；总挥发性有机化合物（TVOC）≤0.5mg/m³；符合GB18584-2024《家具中有害物质限量》； （3）可迁移元素：铅Pb≤90mg/kg，镉Cd≤75mg/kg，铬Cr≤60mg/kg，汞Hg≤60mg/kg，锑Sb≤60mg/kg，钡Ba≤1000mg/kg，硒Se≤500mg/kg，砷As≤25mg/kg；符合GB18584-2024《家具中有害物质限量》； （4）邻苯二甲酸酯（DBP、BBP、DEHP）总量≤0.1%，邻苯二甲酸酯（DNOP、DINP、DIDP）总量≤0.1%，苯并[a]芘≤1.0mg/kg，18种多环芳烃(PAH)总量≤10mg/kg。符合GB18584-2024《家具中有害物质限量》； | 把 | 4 | 5 | 每半年不少于1次，每年不少于2次上门巡检。每次巡检完成后3个工作日内提交纸质及电子版巡检记录，内容包含设施设备情况、损耗部件情况、保养记录。
10 | 定制矮柜 | 尺寸：长×宽×高（mm）： 500×400×500（±10%） | 1、基材：采用EO级中密度纤维板，板材主要部位厚度≥25mm，其余部位厚度≥16mm。中密度纤维板： （1）符合GB18580-2017《室内装饰装修材料 人造板及其制品中甲醛释放限量》、GB/T 11718-2021《中密度纤维板》标准； （2）含水率在3.0%~13.0%区间内； （3）密度在0.65g/cm³~0.80g/cm³区间内； （4）板内密度偏差在±10.0%区间内； （5）吸水厚度膨胀率≤12.0%； （6）内胶合强度≥0.45MPa； 2、木皮：采用天然木皮，纹理自然。 3、油漆：（1）VOC含量≤250g/L；符合：GB 30981.2-2025《涂料中有害物质限量第2部分:工业涂料》； （2）甲醛含量≤100mg/kg；符合：GB 30981.2-2025《涂料中有害物质限量第2部分:工业涂料》； （3）可溶性重金属：铅≤90mg/kg；镉≤75mg/kg、铬≤60mg/kg、汞≤60mg/kg；符合：GB 30981.2-2025《涂料中有害物质限量第2部分:工业涂料》； （4）附着力≤1级；符合：GB/T 23999-2009《室内装饰装修用水性木器涂料》； 4、环保水性漆工艺。 5、拉手：（1）符合QB/T 3832-1999 《轻工产品金属镀层腐蚀试验结果的评价》、QB/T 3826-1999《轻工产品金属镀层和化学处理层的耐腐蚀试验方法 中性盐雾试验（NSS）法》、GB/T 1741-2020《漆膜耐霉菌性测定法》； （2）中性盐雾（连续喷雾≥400小时），耐腐蚀等级≥8级（10级最好，0级最差）。 | 个 | 19 | 5 | 每半年不少于1次，每年不少于2次上门巡检。每次巡检完成后3个工作日内提交纸质及电子版巡检记录，内容包含设施设备情况、损耗部件情况、保养记录。
11 | 定制升降桌2 | 尺寸：长×宽×高（mm）： 800×400×650/900（±10%） | 1、餐板采用PP料吹塑而成 2、餐桌板：轮子采用1.5寸和1寸尼龙轮子各两支；餐桌板底座，铝压铸和60X30mm的方管连接而成；餐桌板立柱，内外立柱采用铝合金定拉而成，内有一根可控气弹簧；餐桌板连接板，采用2个厚铁皮拆弯而成；餐板采用PP料吹塑而成，板的宽度:900X450mm。 3、功能：移动餐桌方便客户使用，它主要用于病人用餐和学习使用。用法:下面底座可以推到病床的下面，上面板可以根据病床的高低调节使用，调结时通过立柱上端气弹簧开关进行餐板高度调结，餐桌高度调结范围650至900mm。 | 个 | 4 | 5 | 每半年不少于1次，每年不少于2次上门巡检。每次巡检完成后3个工作日内提交纸质及电子版巡检记录，内容包含设施设备情况、损耗部件情况、保养记录。
12 | 定制沙发3 | 尺寸：长×宽×高（mm）： 2000×850×800（±10%） | 1、面料：采用优质医用皮革，环保安全，抗菌防霉，耐消杀。 2、采用高回弹高密度定型海绵：（1）回弹率≥35%；75%压缩永久变形≤6%；65%/25%压陷比≥1.8；拉伸强度≥100kPa；断裂伸长率≥110%；撕裂强度≥1.8N/cm；甲醛散发≤10mg/kg；符合：GB/T 10802-2023《通用软质聚氨酯泡沫塑料》； （2）未观察到试样表面或内部出现任何阴燃或有焰燃烧现象，评定该试样为阻燃I级，通过香烟引燃试验；符合：GB17927-2024《家具阻燃性能安全技术规范》； 3、框架：采用松木实木内框架：（1）应无贯通裂缝；木家具中不应有虫蛀现象；外表应无腐朽材，内表轻微腐朽面积不应超过零件面积的20%；外表和存放物品部位用材应无树脂囊；外表节子宽度不应超过材宽的1/3，直径不超过12mm(特殊设计要求除外)；符合GB/T 29894-2013《木材鉴别方法通则》； （2）木材名称检测为松木；符合GB/T 29894-2013《木材鉴别方法通则》； | 组 | 4 | 5 | 每半年不少于1次，每年不少于2次上门巡检。每次巡检完成后3个工作日内提交纸质及电子版巡检记录，内容包含设施设备情况、损耗部件情况、保养记录。
13 | 定制茶几1 | 尺寸：直径×高（mm）： 直径700×420（±10%） 直径450×450（±10%） | 1、台面：采用高强度岩板，厚度≥12mm。 2、脚架：采用钢制脚架，经抗菌粉末喷涂。抗菌粉末： （1）依据GB 18581-2020《木器涂料中有害物质限量》(粉末涂料)、HG/T 2006-2022《热固性和热塑性粉末涂料》(I型I类 钢铁基材用 室内用)等标准； （2）抗细菌性能：金黄色葡萄球菌≥90%；大肠埃希氏菌≥90%； （3）抗霉菌性能达到1级或者0级； （4）总铅（Pb）含量≤90mg/kg； （5）可溶性重金属含量：镉(Cd)含量≤75mg/kg；铬(Cr)含量≤60mg/kg；汞(Hg)含量≤60mg/kg； （6）外观色泽均匀，无异物，呈松散粉末状检测合格； （7）筛余物(125μm)检测合格； （8）涂膜外观检测合格。 | 组 | 3 | 5 | 每半年不少于1次，每年不少于2次上门巡检。每次巡检完成后3个工作日内提交纸质及电子版巡检记录，内容包含设施设备情况、损耗部件情况、保养记录。
14 | 定制办公椅2 | 尺寸：长×宽×高（mm）： 700×680×380/830（±10%） | 1、面料：采用优质医用皮革，环保安全，抗菌防霉，耐消杀。 2、采用高回弹高密度定型海绵：（1）回弹率≥35%；75%压缩永久变形≤6%；65%/25%压陷比≥1.8；拉伸强度≥100kPa；断裂伸长率≥110%；撕裂强度≥1.8N/cm；甲醛散发≤10mg/kg；符合：GB/T 10802-2023《通用软质聚氨酯泡沫塑料》； （2）未观察到试样表面或内部出现任何阴燃或有焰燃烧现象，评定该试样为阻燃I级，通过香烟引燃试验；符合：GB17927-2024《家具阻燃性能安全技术规范》； 3、框架：采用实木内框架，经过烘干处理，防腐防潮，不易变形、不易开裂。 4、脚架：采用不锈钢脚架。304不锈钢板： （1）金属表面耐腐蚀：中性盐雾（连续喷雾≥400小时），耐腐蚀等级≥10级（10级最好，0级最差）；符合QB/T 3826-1999《轻工产品金属镀层和化学处理层的耐腐蚀试验方法 中性盐雾试验(NSS)法》； （2）化学成分：碳(C)≤0.07%；硅(Si)≤0.75%；锰 (Mn)≤2.00%；磷(P)≤0.045%；硫(S)≤0.030%；8%≤镍 (Ni)≤10.5%；17.5%≤铬(Cr)≤19.5%；符合GB/T 3280-2015《不锈钢冷轧钢饭和钢带》； （3）力学性能：抗拉强度Rm：≥515 MPa；规定塑性延伸强度Rp0.2：≥205MPa；断后伸长率A：≥40%；符合GB/T 3280-2015《不锈钢冷轧钢饭和钢带》； 4、抗菌粉末： （1）附着力（干附着力）≤1级；铅笔硬度≥H；杯突试验≥4mm；弯曲试验≤4mm；耐酸性240h无异常；耐碱性168h无异常；耐沸水性(2h)无异常；耐湿性500h无异常；依据HG/T 2006-2022《热固性和热塑性粉末涂料》； （2）铅(Pb)≤20mg/kg；镉(Cd)≤20mg/kg；六价铬(Cr6+)≤20mg/kg；汞(Hg)≤20mg/kg；砷(As)≤20mg/kg；钡(Ba)≤100mg/kg；硒(Se)≤20mg/kg；锑(Sb)≤20mg/kg；钻(Co)≤20mg/kg；依据GB/T35602-2017《绿色产品评价涂料》； （3）抗菌性能检测(包括金黄色葡萄球菌、大肠杆菌等不少于10种)，抗菌率≥99%；依据GB/T21866-2025《涂膜抗病毒活性和抗菌性测定法》； | 把 | 3 | 5 | 每半年不少于1次，每年不少于2次上门巡检。每次巡检完成后3个工作日内提交纸质及电子版巡检记录，内容包含设施设备情况、损耗部件情况、保养记录。
15 | 定制矮柜2 | 尺寸：长×宽×高（mm）： 1400*600*700（±10%） | 1、基材：采用EO级中密度纤维板，板材主要部位厚度≥25mm，其余部位厚度≥16mm。中密度纤维板： （1）符合GB18580-2017《室内装饰装修材料 人造板及其制品中甲醛释放限量》、GB/T 11718-2021《中密度纤维板》标准； （2）含水率在3.0%~13.0%区间内； （3）密度在0.65g/cm³~0.80g/cm³区间内； （4）板内密度偏差在±10.0%区间内； （5）吸水厚度膨胀率≤12.0%； （6）内胶合强度≥0.45MPa； 2、木皮：采用天然木皮，纹理自然。 3、油漆：（1）VOC含量≤250g/L；符合：GB 30981.2-2025《涂料中有害物质限量第2部分:工业涂料》； （2）甲醛含量≤100mg/kg；符合：GB 30981.2-2025《涂料中有害物质限量第2部分:工业涂料》； （3）可溶性重金属：铅≤90mg/kg；镉≤75mg/kg、铬≤60mg/kg、汞≤60mg/kg；符合：GB 30981.2-2025《涂料中有害物质限量第2部分:工业涂料》； （4）附着力≤1级；符合：GB/T 23999-2009《室内装饰装修用水性木器涂料》； 4、环保水性漆工艺。 5、台面：采用岩板。 （1）符合JC/T 908-2013《人造石》、GB8624-2012《建筑材料及制品燃烧性能分级》、GB/T 20285-2006《材料产烟毒性危险分级》； （2）巴氏硬度≥65； （3）荷载变形检测合格； （4）弯曲强度≥40MPa。 6、周围倒圆处理。 | 组 | 3 | 5 | 每半年不少于1次，每年不少于2次上门巡检。每次巡检完成后3个工作日内提交纸质及电子版巡检记录，内容包含设施设备情况、损耗部件情况、保养记录。
16 | 定制写字桌 | 尺寸：长×宽×高（mm）： 1200×600×750（±10%） | 1、基材：采用EO级中密度纤维板，板材主要部位厚度≥25mm，其余部位厚度≥16mm。中密度纤维板： （1）符合GB18580-2017《室内装饰装修材料 人造板及其制品中甲醛释放限量》、GB/T 11718-2021《中密度纤维板》标准； （2）含水率在3.0%~13.0%区间内； （3）密度在0.65g/cm³~0.80g/cm³区间内； （4）板内密度偏差在±10.0%区间内； （5）吸水厚度膨胀率≤12.0%； （6）内胶合强度≥0.45MPa； 2、木皮：采用天然木皮，纹理自然。 3、油漆：（1）VOC含量≤250g/L；符合：GB 30981.2-2025《涂料中有害物质限量第2部分:工业涂料》； （2）甲醛含量≤100mg/kg；符合：GB 30981.2-2025《涂料中有害物质限量第2部分:工业涂料》； （3）可溶性重金属：铅≤90mg/kg；镉≤75mg/kg、铬≤60mg/kg、汞≤60mg/kg；符合：GB 30981.2-2025《涂料中有害物质限量第2部分:工业涂料》； （4）附着力≤1级；符合：GB/T 23999-2009《室内装饰装修用水性木器涂料》； 4、环保水性漆工艺。 | 张 | 12 | 5 | 每半年不少于1次，每年不少于2次上门巡检。每次巡检完成后3个工作日内提交纸质及电子版巡检记录，内容包含设施设备情况、损耗部件情况、保养记录。
17 | 定制 办公椅3 | 尺寸：长×宽×高（mm）： 520×530×770（10%） | 1、面料：采用优质西皮，环保安全，抗菌防霉，耐消杀。 2、采用高回弹高密度定型海绵：（1）回弹率≥35%；75%压缩永久变形≤6%；65%/25%压陷比≥1.8；拉伸强度≥100kPa；断裂伸长率≥110%；撕裂强度≥1.8N/cm；甲醛散发≤10mg/kg；符合：GB/T 10802-2023《通用软质聚氨酯泡沫塑料》； （2）未观察到试样表面或内部出现任何阴燃或有焰燃烧现象，评定该试样为阻燃I级，通过香烟引燃试验；符合：GB17927-2024《家具阻燃性能安全技术规范》； 3、椅架：采用橡胶木实木，做水性油漆。 4、油漆：（1）VOC含量≤250g/L；符合：GB 30981.2-2025《涂料中有害物质限量第2部分:工业涂料》； （2）甲醛含量≤100mg/kg；符合：GB 30981.2-2025《涂料中有害物质限量第2部分:工业涂料》； （3）可溶性重金属：铅≤90mg/kg；镉≤75mg/kg、铬≤60mg/kg、汞≤60mg/kg；符合：GB 30981.2-2025《涂料中有害物质限量第2部分:工业涂料》； （4）附着力≤1级；符合：GB/T 23999-2009《室内装饰装修用水性木器涂料》； | 把 | 44 | 5 | 每半年不少于1次，每年不少于2次上门巡检。每次巡检完成后3个工作日内提交纸质及电子版巡检记录，内容包含设施设备情况、损耗部件情况、保养记录。
18 | 定制单人床 | 尺寸：长×宽×高（mm）： 1800×2000×1100（±10%） | 1、基材：采用EO级实木颗粒板，板材厚度≥25mm。实木颗粒板： （1）含水率在3%~13%区间内；板内密度偏差在±10%区间内；静曲强度(MOR)≥11.0MPa；弹性模量(MOE)≥1600MPa；内胶合强度≥0.35MPa；表面胶合强度≥0.8MPa；2h吸水厚度膨胀率≤8.0%；握螺钉力：板面≥900N；板边≥600N；依据GB/T 4897-2015 《刨花板》； （2）甲醛释放量≤0.05mg/m³；依据GB/T 39600-2021《人造板及其制品甲醛释放量分级》； （3）苯≤2μg/m³；甲苯≤10μg/m³；二甲苯≤10μg/m³；TVOC≤100μg/m³；依据GB/T 35601-2024《绿色产品评价 人造板和木质地板》； 2、软包面料：采用优质西皮，环保安全，抗菌防霉，耐消杀全软包包裹。 3、配套：带床垫。床垫面料采用抑菌针织面料，亲肤透气，内部采用独立袋装弹簧 + 高密度回弹海绵复合填充；支撑均匀，翻身静音 | 张 | 12 | 5 | 每半年不少于1次，每年不少于2次上门巡检。每次巡检完成后3个工作日内提交纸质及电子版巡检记录，内容包含设施设备情况、损耗部件情况、保养记录。
19 | 定制圆餐桌 | 尺寸：直径×高（mm）： φ700×720（±10%） | 1、台面：采用高强度岩板，厚度≥12mm。 2、底座：采用E0级中密度纤维板材： （1）符合GB18580-2017《室内装饰装修材料 人造板及其制品中甲醛释放限量》、GB/T 11718-2021《中密度纤维板》标准； （2）含水率在3.0%~13.0%区间内； （3）密度在0.65g/cm³~0.80g/cm³区间内； （4）板内密度偏差在±10.0%区间内； （5）吸水厚度膨胀率≤12.0%； （6）内胶合强度≥0.45MPa。 3、木皮：采用天然木皮，纹理自然。 4、油漆：（1）VOC含量≤250g/L；符合：GB 30981.2-2025《涂料中有害物质限量第2部分:工业涂料》； （2）甲醛含量≤100mg/kg；符合：GB 30981.2-2025《涂料中有害物质限量第2部分:工业涂料》； （3）可溶性重金属：铅≤90mg/kg；镉≤75mg/kg、铬≤60mg/kg、汞≤60mg/kg；符合：GB 30981.2-2025《涂料中有害物质限量第2部分:工业涂料》； （4）附着力≤1级；符合：GB/T 23999-2009《室内装饰装修用水性木器涂料》； 5、环保水性漆工艺。 | 张 | 14 | 5 | 每半年不少于1次，每年不少于2次上门巡检。每次巡检完成后3个工作日内提交纸质及电子版巡检记录，内容包含设施设备情况、损耗部件情况、保养记录。
20 | 定制沙发床 | 尺寸：长×宽×高（mm）： 2160×900×800（±10%） | 1、面料：采用优质医用皮革，环保安全，抗菌防霉，耐消杀。 2、采用高回弹高密度定型海绵：（1）回弹率≥35%；75%压缩永久变形≤6%；65%/25%压陷比≥1.8；拉伸强度≥100kPa；断裂伸长率≥110%；撕裂强度≥1.8N/cm；甲醛散发≤10mg/kg；符合：GB/T 10802-2023《通用软质聚氨酯泡沫塑料》； （2）未观察到试样表面或内部出现任何阴燃或有焰燃烧现象，评定该试样为阻燃I级，通过香烟引燃试验；符合：GB17927-2024《家具阻燃性能安全技术规范》； 3、框架：采用松木实木内框架：（1）应无贯通裂缝；木家具中不应有虫蛀现象；外表应无腐朽材，内表轻微腐朽面积不应超过零件面积的20%；外表和存放物品部位用材应无树脂囊；外表节子宽度不应超过材宽的1/3，直径不超过12mm(特殊设计要求除外)；符合GB/T 29894-2013《木材鉴别方法通则》； （2）木材名称检测为松木；符合GB/T 29894-2013《木材鉴别方法通则》； 4、功能：带电动折叠功能，收放自如。 | 组 | 9 | 5 | 每半年不少于1次，每年不少于2次上门巡检。每次巡检完成后3个工作日内提交纸质及电子版巡检记录，内容包含设施设备情况、损耗部件情况、保养记录。
21 | 定制茶几2 | 尺寸：长×宽×高（mm）： 1200*600*450（±10%） | 1、台面：采用高强度岩板，厚度≥12mm。 2、框架：采用橡胶木实木，做水性油漆。 3、油漆：（1）VOC含量≤250g/L；符合：GB 30981.2-2025《涂料中有害物质限量第2部分:工业涂料》； （2）甲醛含量≤100mg/kg；符合：GB 30981.2-2025《涂料中有害物质限量第2部分:工业涂料》； （3）可溶性重金属：铅≤90mg/kg；镉≤75mg/kg、铬≤60mg/kg、汞≤60mg/kg；符合：GB 30981.2-2025《涂料中有害物质限量第2部分:工业涂料》； （4）附着力≤1级；符合：GB/T 23999-2009《室内装饰装修用水性木器涂料》； | 张 | 9 | 5 | 每半年不少于1次，每年不少于2次上门巡检。每次巡检完成后3个工作日内提交纸质及电子版巡检记录，内容包含设施设备情况、损耗部件情况、保养记录。
22 | 抚触台 | 尺寸：长×宽×高（mm）： 4200×700×850（±10%） | 1、基材：采用EO级实木颗粒板，板材主要部位厚度≥25mm，其余部位厚度≥16mm。实木颗粒板： （1）含水率在3%~13%区间内；板内密度偏差在±10%区间内；静曲强度(MOR)≥11.0MPa；弹性模量(MOE)≥1600MPa；内胶合强度≥0.35MPa；表面胶合强度≥0.8MPa；2h吸水厚度膨胀率≤8.0%；握螺钉力：板面≥900N；板边≥600N；依据GB/T 4897-2015 《刨花板》； （2）甲醛释放量≤0.05mg/m³；依据GB/T 39600-2021《人造板及其制品甲醛释放量分级》； （3）苯≤2μg/m³；甲苯≤10μg/m³；二甲苯≤10μg/m³；TVOC≤100μg/m³；依据GB/T 35601-2024《绿色产品评价 人造板和木质地板》； 2、饰面：采用优质三胺纸覆面，防磨防刮，经久耐用。 3、封边条：采用厚度≥1.5mmPVC封边条。 4、软包面料：采用优质医用皮革，环保安全，抗菌防霉，耐消杀。 5、软包填充物：采用高回弹高密度定型海绵。 6、采用优质品牌五金。 | 组 | 1 | 5 | 每半年不少于1次，每年不少于2次上门巡检。每次巡检完成后3个工作日内提交纸质及电子版巡检记录，内容包含设施设备情况、损耗部件情况、保养记录。
23 | 定制儿童洗澡池 | 尺寸：长×宽×高（mm）： 1100×900×860（±10%） | 1、池体主体：采用一体成型亚克力，无缝池内胆，易清洁消杀。 2、观察视窗：U 型透明可视面板，采用高透钢化玻璃。视窗与池体密封处理，不渗漏。 3、框架外壳：外层蓝色壳体为亚克力外壳，防撞、美观。 | 组 | 2 | 5 | 每半年不少于1次，每年不少于2次上门巡检。每次巡检完成后3个工作日内提交纸质及电子版巡检记录，内容包含设施设备情况、损耗部件情况、保养记录。
24 | 洗婴池 | 尺寸：长×宽×高（mm）： 3200×900×950（±10%） | 1、基材：采用EO级实木颗粒板，板材主要部位厚度≥25mm，其余部位厚度≥16mm。实木颗粒板： （1）含水率在3%~13%区间内；板内密度偏差在±10%区间内；静曲强度(MOR)≥11.0MPa；弹性模量(MOE)≥1600MPa；内胶合强度≥0.35MPa；表面胶合强度≥0.8MPa；2h吸水厚度膨胀率≤8.0%；握螺钉力：板面≥900N；板边≥600N；依据GB/T 4897-2015 《刨花板》； （2）甲醛释放量≤0.05mg/m³；依据GB/T 39600-2021《人造板及其制品甲醛释放量分级》； （3）苯≤2μg/m³；甲苯≤10μg/m³；二甲苯≤10μg/m³；TVOC≤100μg/m³；依据GB/T 35601-2024《绿色产品评价 人造板和木质地板》； 2、饰面：采用优质三胺纸覆面，防磨防刮，经久耐用。 3、封边条：采用厚度≥2.0mmPVC封边条。 4、台面、洗婴盆：采用一体成型亚克力。无缝拼接，易清洁消杀。 | 组 | 1 | 5 | 每半年不少于1次，每年不少于2次上门巡检。每次巡检完成后3个工作日内提交纸质及电子版巡检记录，内容包含设施设备情况、损耗部件情况、保养记录。
25 | 定制沙发4 | 尺寸：长×宽×高（mm）： 820×840×750（±10%） | 1、面料：采用优质医用皮革，环保安全，抗菌防霉，耐消杀。 2、采用高回弹高密度定型海绵：（1）回弹率≥35%；75%压缩永久变形≤6%；65%/25%压陷比≥1.8；拉伸强度≥100kPa；断裂伸长率≥110%；撕裂强度≥1.8N/cm；甲醛散发≤10mg/kg；符合：GB/T 10802-2023《通用软质聚氨酯泡沫塑料》； （2）未观察到试样表面或内部出现任何阴燃或有焰燃烧现象，评定该试样为阻燃I级，通过香烟引燃试验；符合：GB17927-2024《家具阻燃性能安全技术规范》； 3、框架：采用松木实木内框架：（1）应无贯通裂缝；木家具中不应有虫蛀现象；外表应无腐朽材，内表轻微腐朽面积不应超过零件面积的20%；外表和存放物品部位用材应无树脂囊；外表节子宽度不应超过材宽的1/3，直径不超过12mm(特殊设计要求除外)；符合GB/T 29894-2013《木材鉴别方法通则》； （2）木材名称检测为松木；符合GB/T 29894-2013《木材鉴别方法通则》； 4、沙发支撑脚：采用铝合金，做哑光黑色喷塑工艺，底部配置橡胶防滑静音脚垫，稳固承重、静音防滑。 | 张 | 4 | 5 | 每半年不少于1次，每年不少于2次上门巡检。每次巡检完成后3个工作日内提交纸质及电子版巡检记录，内容包含设施设备情况、损耗部件情况、保养记录。
26 | 定制茶几3 | 尺寸：直径×高（mm）： φ500×450（±10%） | 1、台面：采用高强度岩板（防刮耐磨）。 2、脚架：采用不锈钢脚架。 | 张 | 2 | 5 | 每半年不少于1次，每年不少于2次上门巡检。每次巡检完成后3个工作日内提交纸质及电子版巡检记录，内容包含设施设备情况、损耗部件情况、保养记录。
27 | 茶水台 | 尺寸：长×宽×高（mm）： 1200×400×820（±10%） | 1、基材：采用EO级实木颗粒板，板材主要部位厚度≥25mm，其余部位厚度≥16mm。实木颗粒板： （1）含水率在3%~13%区间内；板内密度偏差在±10%区间内；静曲强度(MOR)≥11.0MPa；弹性模量(MOE)≥1600MPa；内胶合强度≥0.35MPa；表面胶合强度≥0.8MPa；2h吸水厚度膨胀率≤8.0%；握螺钉力：板面≥900N；板边≥600N；依据GB/T 4897-2015 《刨花板》； （2）甲醛释放量≤0.05mg/m³；依据GB/T 39600-2021《人造板及其制品甲醛释放量分级》； （3）苯≤2μg/m³；甲苯≤10μg/m³；二甲苯≤10μg/m³；TVOC≤100μg/m³；依据GB/T 35601-2024《绿色产品评价 人造板和木质地板》； 2、饰面：采用优质三胺纸覆面，防磨防刮，经久耐用。 3、封边条：采用厚度≥1.5mmPVC封边条。 4、采用优质品牌五金。 5、连接件： （1）三合一偏心连接件偏心体抗压强度≥240N；符合：GB/T 28203-2011《家具用连接件技术要求及试验方法》； （2）三合一偏心连接件预埋螺母抗拉强度≥550N；符合：GB/T 28203-2011《家具用连接件技术要求及试验方法》； （3）金属表面耐腐蚀：中性盐雾（连续喷雾≥400小时），涂（镀）层本身的耐腐蚀等级≥8级（10级最好，0级最差）；涂（镀）层对基体的保护等级≥8级（10级最好，0级最差）；符合QB/T 3826-1999《轻工产品金属镀层和化学处理层的耐腐蚀试验方法 中性盐雾试验(NSS)法》； 6、门铰： （1）垂直静载荷（20kg）、水平静载荷（40N）、耐久性（80000次）：1)所有组件或结合处不应断裂;2)通过手触压证实，用于紧固的组件不应松动;3)所有组件不应有影响正常运作的变形或磨损;4)固定组件不应松动;5)所有组件的功能不应损害;6)杯状暗铰链及其组件应能正常工作；符合：QB/T 2189-2013《家具五金 杯状暗铰链》； （2）在使用调整系统前，安装B型试验门时，下沉量不应大于3.0mm。；符合：QB/T 2189-2013《家具五金 杯状暗铰链》； （3）盐雾试验：中性盐雾（连续喷雾≥400小时），耐腐蚀等级≥10级（10级最好，0级最差）；符合QB/T 3826-1999《轻工产品金属镀层和化学处理层的耐腐蚀试验方法 中性盐雾试验(NSS)法》； | 组 | 1 | 5 | 每半年不少于1次，每年不少于2次上门巡检。每次巡检完成后3个工作日内提交纸质及电子版巡检记录，内容包含设施设备情况、损耗部件情况、保养记录。
28 | 定制置物柜1 | 尺寸：长×宽×高（mm）： 1400×650×2000（±10%） | 1、基材：采用EO级实木颗粒板，板材主要部位厚度≥25mm，其余部位厚度≥16mm。实木颗粒板： （1）含水率在3%~13%区间内；板内密度偏差在±10%区间内；静曲强度(MOR)≥11.0MPa；弹性模量(MOE)≥1600MPa；内胶合强度≥0.35MPa；表面胶合强度≥0.8MPa；2h吸水厚度膨胀率≤8.0%；握螺钉力：板面≥900N；板边≥600N；依据GB/T 4897-2015 《刨花板》； （2）甲醛释放量≤0.05mg/m³；依据GB/T 39600-2021《人造板及其制品甲醛释放量分级》； （3）苯≤2μg/m³；甲苯≤10μg/m³；二甲苯≤10μg/m³；TVOC≤100μg/m³；依据GB/T 35601-2024《绿色产品评价 人造板和木质地板》； 2、饰面：采用优质三胺纸覆面，防磨防刮，经久耐用。 3、封边条：采用厚度≥1.5mmPVC封边条。 4、采用优质品牌五金。 5、连接件： （1）三合一偏心连接件偏心体抗压强度≥240N；符合：GB/T 28203-2011《家具用连接件技术要求及试验方法》； （2）三合一偏心连接件预埋螺母抗拉强度≥550N；符合：GB/T 28203-2011《家具用连接件技术要求及试验方法》； （3）金属表面耐腐蚀：中性盐雾（连续喷雾≥400小时），涂（镀）层本身的耐腐蚀等级≥8级（10级最好，0级最差）；涂（镀）层对基体的保护等级≥8级（10级最好，0级最差）；符合QB/T 3826-1999《轻工产品金属镀层和化学处理层的耐腐蚀试验方法 中性盐雾试验(NSS)法》； 6、门铰： （1）垂直静载荷（20kg）、水平静载荷（40N）、耐久性（80000次）：1)所有组件或结合处不应断裂;2)通过手触压证实，用于紧固的组件不应松动;3)所有组件不应有影响正常运作的变形或磨损;4)固定组件不应松动;5)所有组件的功能不应损害;6)杯状暗铰链及其组件应能正常工作；符合：QB/T 2189-2013《家具五金 杯状暗铰链》； （2）在使用调整系统前，安装B型试验门时，下沉量不应大于3.0mm。；符合：QB/T 2189-2013《家具五金 杯状暗铰链》； （3）盐雾试验：中性盐雾（连续喷雾≥400小时），耐腐蚀等级≥10级（10级最好，0级最差）；符合QB/T 3826-1999《轻工产品金属镀层和化学处理层的耐腐蚀试验方法 中性盐雾试验(NSS)法》； | 组 | 1 | 5 | 每半年不少于1次，每年不少于2次上门巡检。每次巡检完成后3个工作日内提交纸质及电子版巡检记录，内容包含设施设备情况、损耗部件情况、保养记录。
29 | 定制置物柜2 | 尺寸：长×宽×高（mm）： 3200×600×2000（±10%） | 1、基材：采用EO级实木颗粒板，板材主要部位厚度≥25mm，其余部位厚度≥16mm。实木颗粒板： （1）含水率在3%~13%区间内；板内密度偏差在±10%区间内；静曲强度(MOR)≥11.0MPa；弹性模量(MOE)≥1600MPa；内胶合强度≥0.35MPa；表面胶合强度≥0.8MPa；2h吸水厚度膨胀率≤8.0%；握螺钉力：板面≥900N；板边≥600N；依据GB/T 4897-2015 《刨花板》； （2）甲醛释放量≤0.05mg/m³；依据GB/T 39600-2021《人造板及其制品甲醛释放量分级》； （3）苯≤2μg/m³；甲苯≤10μg/m³；二甲苯≤10μg/m³；TVOC≤100μg/m³；依据GB/T 35601-2024《绿色产品评价 人造板和木质地板》； 2、饰面：采用优质三胺纸覆面，防磨防刮，经久耐用。 3、封边条：采用厚度≥1.5mmPVC封边条。 4、采用优质品牌五金。 5、连接件： （1）三合一偏心连接件偏心体抗压强度≥240N；符合：GB/T 28203-2011《家具用连接件技术要求及试验方法》； （2）三合一偏心连接件预埋螺母抗拉强度≥550N；符合：GB/T 28203-2011《家具用连接件技术要求及试验方法》； （3）金属表面耐腐蚀：中性盐雾（连续喷雾≥400小时），涂（镀）层本身的耐腐蚀等级≥8级（10级最好，0级最差）；涂（镀）层对基体的保护等级≥8级（10级最好，0级最差）；符合QB/T 3826-1999《轻工产品金属镀层和化学处理层的耐腐蚀试验方法 中性盐雾试验(NSS)法》； 6、门铰： （1）垂直静载荷（20kg）、水平静载荷（40N）、耐久性（80000次）：1)所有组件或结合处不应断裂;2)通过手触压证实，用于紧固的组件不应松动;3)所有组件不应有影响正常运作的变形或磨损;4)固定组件不应松动;5)所有组件的功能不应损害;6)杯状暗铰链及其组件应能正常工作；符合：QB/T 2189-2013《家具五金 杯状暗铰链》； （2）在使用调整系统前，安装B型试验门时，下沉量不应大于3.0mm。；符合：QB/T 2189-2013《家具五金 杯状暗铰链》； （3）盐雾试验：中性盐雾（连续喷雾≥400小时），耐腐蚀等级≥10级（10级最好，0级最差）；符合QB/T 3826-1999《轻工产品金属镀层和化学处理层的耐腐蚀试验方法 中性盐雾试验(NSS)法》； 7、台面：采用复合亚克力人造石，厚度≥12mm。 | 组 | 1 | 5 | 每半年不少于1次，每年不少于2次上门巡检。每次巡检完成后3个工作日内提交纸质及电子版巡检记录，内容包含设施设备情况、损耗部件情况、保养记录。
30 | 靠背椅 | 尺寸：长×宽×高（mm）： 620×580×760（10%） | 1、面料：采用优质医用皮革，环保安全，抗菌防霉，耐消杀。 2、采用高回弹高密度定型海绵：（1）回弹率≥35%；75%压缩永久变形≤6%；65%/25%压陷比≥1.8；拉伸强度≥100kPa；断裂伸长率≥110%；撕裂强度≥1.8N/cm；甲醛散发≤10mg/kg；符合：GB/T 10802-2023《通用软质聚氨酯泡沫塑料》； （2）未观察到试样表面或内部出现任何阴燃或有焰燃烧现象，评定该试样为阻燃I级，通过香烟引燃试验；符合：GB17927-2024《家具阻燃性能安全技术规范》； 3、椅架：采用橡胶木实木，做水性油漆。 4、油漆：（1）VOC含量≤250g/L；符合：GB 30981.2-2025《涂料中有害物质限量第2部分:工业涂料》； （2）甲醛含量≤100mg/kg；符合：GB 30981.2-2025《涂料中有害物质限量第2部分:工业涂料》； （3）可溶性重金属：铅≤90mg/kg；镉≤75mg/kg、铬≤60mg/kg、汞≤60mg/kg；符合：GB 30981.2-2025《涂料中有害物质限量第2部分:工业涂料》； （4）附着力≤1级；符合：GB/T 23999-2009《室内装饰装修用水性木器涂料》； | 把 | 2 | 5 | 每半年不少于1次，每年不少于2次上门巡检。每次巡检完成后3个工作日内提交纸质及电子版巡检记录，内容包含设施设备情况、损耗部件情况、保养记录。
31 | 布帘 | 常规 | 一、阻燃遮光布帘 （一）质量要求 纤维含量：100%聚酯纤维，单位面积质量（g/㎡）：250±10，遮光率（%）≥95，遮热性能：遮热率（%）≥55，断裂强力（N）：经向1500±20、纬向1700±20，织物密度：经向密度1350根/10cm±10、纬向密度345根/10cm±10，水洗尺寸变化率（%）经向、纬向-4.0～+3.0，.耐光色牢度（级）≥3，1耐摩擦色牢度（级）：湿摩≥3，耐干洗色牢度（级）：变色、沾色≥3，耐皂洗色牢度（级）：变色、沾色≥4。 （二）阻燃及环保要求：检验依据须符合GB 18401-2010《国家纺织产品基本安全技术规范》、HJ 2546-2016 《环境标志产品技术要求 纺织产品》，即甲醛含量（mg/kg）≤300，无异味，可分解致癌芳香胺染料（mg/kg）≤20，PH值4.0～9.0，耐水色牢度（级）≥3，耐摩擦色牢度（级）：干摩≥3，无致敏染料，无致癌染料，不含有害物质（五氯苯酚，四氯苯酚，邻苯基苯酚，有机锡化合物，氯化苯和氯化甲苯，烷基酚和烷基酚聚氧乙烯醚，富马酸二甲酯），阻燃性能达到B1级。 二、工艺制作要求 褶皱1:2倍，顶部卷边双层8cm，底部卷边双层8cm ，左右卷边各3cm，制作工艺精细，缝纫线路笔直，挂钩采用不锈钢S型挂钩，布帘在锅炉内进行高温杀菌及真空定型处理，布帘须达到自然波浪、皱折挺括、间距均匀、垂坠美观的效果。 | m | 175.8 | 5 | 每半年不少于1次，每年不少于2次上门巡检。每次巡检完成后3个工作日内提交纸质及电子版巡检记录，内容包含设施设备情况、损耗部件情况、保养记录。
32 | 纱帘 | 常规 | 一、纱帘 （一）质量要求：纤维含量为100%聚酯纤维，单位面积质量（g/㎡）≥80，纬斜率（%）：≤4，纱线抗滑移（mm）经纱、纬纱滑移≤5，水洗尺寸变化率（%）经向、纬向-4.0～+3.0，局部性疵点（分/米）≤0.5，耐光色牢度（级）：≥3，耐摩擦色牢度（级）：湿摩≥3，耐干洗色牢度（级）≥3，耐皂洗色牢度（级）≥4； （二）环保及阻燃要求：检验依据须符合GB 18401-2010《国家纺织产品基本安全技术规范》、HJ 2546-2016 《环境标志产品技术要求 纺织产品》、GB 20286-2006《公共场所阻燃制品及组件燃烧性能要求和标识》1级阻燃：甲醛含量（mg/kg）≤300；无异味；可分解致癌芳香胺染料（mg/kg）≤20；PH值4.0～9.0；耐摩擦色牢度（级）干摩≥3；耐水色牢度（级）≥3；无致敏染料；无致癌染料，不含有害物质（五氯苯酚，四氯苯酚，邻苯基苯酚，有机锡化合物，氯化苯和氯化甲苯，烷基酚和烷基酚聚氧乙烯醚，富马酸二甲酯），阻燃性能达到B1级。 三、工艺制作要求 褶皱≥1:2倍，顶部卷边≥8cm，底部卷边≥8cm ，左右卷边各≥3cm，挂钩采用不锈钢S型挂钩，有纺布带规格≥8cm，纱帘及有纺布带具有阻燃性能，纱帘须进行定型处理。 | m | 175.8 | 5 | 每半年不少于1次，每年不少于2次上门巡检。每次巡检完成后3个工作日内提交纸质及电子版巡检记录，内容包含设施设备情况、损耗部件情况、保养记录。
33 | 轨道 | 常规 | 一、铝合金静音轨道 （一）质量要求： 轨道表面膜层均匀，无皱纹、裂纹、鼓泡、流痕、发粘、凹陷、暗斑、针孔、划伤、凸包等可视缺陷。 抗拉强度Rm≥180N/mm2，规定非比例延伸强度Rp0.2≥160N/mm2，断后伸长率A50mm≥8%；维氏硬度≥80HV，膜厚（局部厚度）≥25μm、漆膜附着性（干、湿）应达到0级。耐盐雾腐蚀性依据GB/T 10125-2021标准进行72h的中性盐雾试验（NSS试验），铝合金轨道及配件（含安装码、走珠滑轮、封头）不得出现腐蚀，表面涂层可溶性重金属含量（镉、铬、汞）≤5mg/kg。 二、安装要求 轨道每米不低于8个走珠，每隔70cm（±5%）位置1个安装码。 | m | 145.1 | 5 | 每半年不少于1次，每年不少于2次上门巡检。每次巡检完成后3个工作日内提交纸质及电子版巡检记录，内容包含设施设备情况、损耗部件情况、保养记录。
34 | 隔帘 | 常规 | 一、医用隔帘面料 （一）质量要求：纤维含量为100%聚酯纤维，单位面积质量（g/㎡）≥220，遮光率（%）≥90，防透视性能（%）S≥95，具有良好的防透视性，断裂强力（N）：直向380±20、横向1300±20，胀破强力（kpa）≥620，水洗后扭曲率（%）≤1，水洗尺寸变化率（%）直向、横向-4.0～+3.0，局部性疵点（分/米）≤0.5，防紫外线性能：UPF平均值≥150、UPF＞40、T(UVA)平均值（%）＜5、T(UVB)平均值（%）＜5，耐光色牢度（级）≥3，耐摩擦色牢度（级）湿摩≥3，耐干洗色牢度（级）≥3，耐水斑色牢度（级）滴水干燥后变色≥3； （二）环保及阻燃要求：检验依据须符合GB 18401-2010《国家纺织产品基本安全技术规范》、HJ 2546-2016 《环境标志产品技术要求 纺织产品》，GB 20286-2006《公共场所阻燃制品及组件燃烧性能要求和标识》，即甲醛含量（mg/kg）≤300，无异味，可分解致癌芳香胺染料（mg/kg）≤20，PH值4.0～9.0，耐水色牢度（级）≥3，耐摩擦色牢度（级）：干摩≥3，无致敏染料，无致癌染料，不含有害物质（五氯苯酚，四氯苯酚，邻苯基苯酚，有机锡化合物，氯化苯和氯化甲苯，烷基酚和烷基酚聚氧乙烯醚，富马酸二甲酯），阻燃性能达到B1级。 二、工艺制作要求 褶皱1:2倍，顶部卷边≥8cm，底部卷边≥8cm ，左右卷边各≥3cm，挂钩采用不锈钢S型挂钩，有纺布带规格≥8cm，医用隔帘及有纺布带须具有阻燃性能。 | m | 116.4 | 5 | 每半年不少于1次，每年不少于2次上门巡检。每次巡检完成后3个工作日内提交纸质及电子版巡检记录，内容包含设施设备情况、损耗部件情况、保养记录。
35 | 隔帘轨道 | 常规 | 一、铝合金弯轨道 外观质量：轨道表面无污渍、磨损、皱纹、流痕、鼓泡、裂纹、发粘、凹陷、暗斑、针孔、划伤、凸包等影响使用的缺陷且装饰面涂层均匀。 轨道材质：化学成分及力学性能（拉伸）应符合GB/T 5237.1-2017标准中规定的6063 T5的材质要求 化学成分：Si0.3-0.5%、Mn≤0.1%、Cu≤0.1%、Mg:0.5-0.8%、Zn≤0.1%、Cr≤0.1%、Fe≤0.3%、Ti≤0.1%； 力学性能：规定非比例延伸强度Rp0.2≥110N/mm2、抗拉强度Rm≥160N/mm2 、断后伸长率A50mm≥8%； 膜厚≥75μm 二、工艺制作要求 轨道每米不低于8个走珠，每隔70cm（±5%）位置1个安装码，轨道可弯曲，任意弯曲成L型或U型轨道。 | m | 58.2 | 5 | 每半年不少于1次，每年不少于2次上门巡检。每次巡检完成后3个工作日内提交纸质及电子版巡检记录，内容包含设施设备情况、损耗部件情况、保养记录。
36 | 铝百叶 | 常规 | 一、百叶帘 1.质量要求 外观质量：表面应无皱纹、流痕、鼓泡、裂纹、发粘、凹陷、暗斑、针孔、划伤等影响使用的缺陷且装饰面涂层均匀； 叶片宽度≥25mm； 叶片厚度≥0.2mm； 盐雾测试：在1.5mm以下的锈点≤5点/d㎡； 力学性能：规定非比例延伸强度Rp0.2≥110N/mm2、抗拉强度Rm≥160N/mm2、断后伸长率A50mm≥8%； 检验依据符合GB/T 5237.1-2017、GB/T 16865-2013、GB/T 10125-2021。 2.其他要求 机械耐久性能：百叶帘经过伸展、收回和开启、闭合循环，百叶帘整个系统（包括绳、带、滑轮、金属锁扣等）应无任何的破坏，机械部位不得有明显的噪声。叶片倾斜的传动机构应平稳且能保持开启和关闭任意的角度位置。加工制作要求每米高度配置≥48片帘片，以达到室内房间保护私密功能的需求。 | ㎡ | 30.87 | 5 | 每半年不少于1次，每年不少于2次上门巡检。每次巡检完成后3个工作日内提交纸质及电子版巡检记录，内容包含设施设备情况、损耗部件情况、保养记录。
37 | 定制游戏区座椅1 | 2200mm*400mm*450mm | 1、基材采用三聚氰胺实木颗粒板，顶板厚度≥25mm，其余板材厚度≥16mm。 2、三聚氰胺实木颗粒板：检测依据包括但不限于GB/T15102-2017《浸渍胶膜纸饰面纤维板和刨花板》、GB/T36022-2018《木家具中氨释放量试验方法》、GB/T44689-2024《人造板及其制品气味分级及评价方法》、GB/T35601-2024《绿色产品评价人造板和木质地板》、JC/T2039-2010《抗菌防霉木质装饰板》的检测标准；检测项包括但不限于：外观质量检测合格；静曲强度≥16.0MPa,弹性模量≥4000MPa,内结合强度≥0.50MPa,含水率3.0%～13.0%,2h吸水厚度膨胀率≤5%,板面握螺钉力≥1450N,板边握螺钉力≥900N,表面胶合强度≥1.20MPa；表面耐冷热循环、表面耐划痕、表面耐磨均检测合格；表面耐香烟灼烧、表面耐干热、表面耐污染腐蚀、表面耐龟裂、表面耐水蒸气均达到4级或以上；耐光色牢度检测合格；气味达到0级；氨释放量≤0.1mg/L；苯、甲苯、二甲苯均未检出；甲醛释放量符合ENF级要求；五氯苯酚含量未检出；抗细菌率（金黄色葡萄球菌、大肠杆菌、丙酸杆菌、牙龈卟啉单胞菌）＞99%。 3、封边条：检测依据包括但不限于QB/T 4463-2025《家具用封边条》、GB/T2408-2021《塑料燃烧性能的测定水平法和垂直法》、GB/T31402-2023《塑料和其他无孔材料表面抗菌活性的测定》的检测标准；检测项包括但不限于：外观、耐冷热循环性、耐光色牢度、邻苯二甲酸酯、多溴联苯、多溴联苯醚、冲击强度均检测合格；耐磨性：2500目砂纸，磨≥40r后无露底现象；耐干热性≥4级，耐龟裂性≥4级，漆膜附着力≥4级，氯乙烯单体≤5.0mg/kg；垂直燃烧试验检测合格；抗菌率（金黄色葡萄球菌、大肠杆菌、丙酸杆菌、牙龈卟啉单胞菌）＞99%。 4、三合一连接件：检测依据包括但不限于GB/T10125-2021《人造气氛腐蚀试验 盐雾试验》、GB/T28203-2011《家具用连接件技术要求及试验方法》的检验要求；检测项包括但不限于：金属涂层无漏喷、锈蚀、脱色、掉色等，光滑均匀,色泽一致,无流挂、疙瘩、皱皮、飞漆等；金属涂层：硬度、冲击强度、耐盐浴均检测合格，金属涂层附着力≥2级；三合一偏心连接件偏心体抗压强度≥300N，三合一偏心连接件预埋螺母抗拉强度≥600N，三合一偏心连接件中连接螺杆螺纹与预埋螺母的抗拉强度≥800N。 5、缓冲液压铰链：检测依据包括但不限于QB/T2189-2013《家具五金 杯状暗铰链》、QB/T4371-2012《家具抗菌性能的评价》的检验要求；检测项包括但不限于：金属涂层无漏喷、锈蚀、脱色、掉色等，涂层光滑均匀,色泽一致,无流挂、疙瘩、皱皮、飞漆等；硬度、冲击强度、耐盐浴均检测合格；附着力≥1级，耐久性(≥80000次)符合要求，垂直静载荷(≥30kg)、水平静载荷、(≥70N)均检测合格，功能试验：操作力：耐久试验前打开力≤8N，耐久试验前关闭力≤10N，耐久试验后打开力≤6N，耐久试验后关闭力≤7N；抑菌率（变化考克氏菌）＞99%。 | 组 | 2 | 5 | 每半年不少于1次，每年不少于2次上门巡检。每次巡检完成后3个工作日内提交纸质及电子版巡检记录，内容包含设施设备情况、损耗部件情况、保养记录。
38 | 定制游戏区座椅2 | 2650mm*400mm*450mm | 1、基材采用三聚氰胺实木颗粒板，顶板厚度≥25mm，其余板材厚度≥16mm。 2、三聚氰胺实木颗粒板：检测依据包括但不限于GB/T15102-2017《浸渍胶膜纸饰面纤维板和刨花板》、GB/T36022-2018《木家具中氨释放量试验方法》、GB/T44689-2024《人造板及其制品气味分级及评价方法》、GB/T35601-2024《绿色产品评价人造板和木质地板》、JC/T2039-2010《抗菌防霉木质装饰板》的检测标准；检测项包括但不限于：外观质量检测合格；静曲强度≥16.0MPa,弹性模量≥4000MPa,内结合强度≥0.50MPa,含水率3.0%～13.0%,2h吸水厚度膨胀率≤5%,板面握螺钉力≥1450N,板边握螺钉力≥900N,表面胶合强度≥1.20MPa；表面耐冷热循环、表面耐划痕、表面耐磨均检测合格；表面耐香烟灼烧、表面耐干热、表面耐污染腐蚀、表面耐龟裂、表面耐水蒸气均达到4级或以上；耐光色牢度检测合格；气味达到0级；氨释放量≤0.1mg/L；苯、甲苯、二甲苯均未检出；甲醛释放量符合ENF级要求；五氯苯酚含量未检出；抗细菌率（金黄色葡萄球菌、大肠杆菌、丙酸杆菌、牙龈卟啉单胞菌）＞99%。 3、封边条：检测依据包括但不限于QB/T 4463-2025《家具用封边条》、GB/T2408-2021《塑料燃烧性能的测定水平法和垂直法》、GB/T31402-2023《塑料和其他无孔材料表面抗菌活性的测定》的检测标准；检测项包括但不限于：外观、耐冷热循环性、耐光色牢度、邻苯二甲酸酯、多溴联苯、多溴联苯醚、冲击强度均检测合格；耐磨性：2500目砂纸，磨≥40r后无露底现象；耐干热性≥4级，耐龟裂性≥4级，漆膜附着力≥4级，氯乙烯单体≤5.0mg/kg；垂直燃烧试验检测合格；抗菌率（金黄色葡萄球菌、大肠杆菌、丙酸杆菌、牙龈卟啉单胞菌）＞99%。 4、三合一连接件：检测依据包括但不限于GB/T10125-2021《人造气氛腐蚀试验 盐雾试验》、GB/T28203-2011《家具用连接件技术要求及试验方法》的检验要求；检测项包括但不限于：金属涂层无漏喷、锈蚀、脱色、掉色等，光滑均匀,色泽一致,无流挂、疙瘩、皱皮、飞漆等；金属涂层：硬度、冲击强度、耐盐浴均检测合格，金属涂层附着力≥2级；三合一偏心连接件偏心体抗压强度≥300N，三合一偏心连接件预埋螺母抗拉强度≥600N，三合一偏心连接件中连接螺杆螺纹与预埋螺母的抗拉强度≥800N。 5、缓冲液压铰链：检测依据包括但不限于QB/T2189-2013《家具五金 杯状暗铰链》、QB/T4371-2012《家具抗菌性能的评价》的检验要求；检测项包括但不限于：金属涂层无漏喷、锈蚀、脱色、掉色等，涂层光滑均匀,色泽一致,无流挂、疙瘩、皱皮、飞漆等；硬度、冲击强度、耐盐浴均检测合格；附着力≥1级，耐久性(≥80000次)符合要求，垂直静载荷(≥30kg)、水平静载荷、(≥70N)均检测合格，功能试验：操作力：耐久试验前打开力≤8N，耐久试验前关闭力≤10N，耐久试验后打开力≤6N，耐久试验后关闭力≤7N；抑菌率（变化考克氏菌）＞99%。 | 组 | 1 | 5 | 每半年不少于1次，每年不少于2次上门巡检。每次巡检完成后3个工作日内提交纸质及电子版巡检记录，内容包含设施设备情况、损耗部件情况、保养记录。